## List
名称 | Name | Application 用途 | Tensile strength 引張強さ | Compression strength 圧縮強さ | Density 密度 | Frictional properties 摩擦特性 | Wear resistance 耐摩耗性 | Heat resistance 耐熱温度 | Weather resistance 耐候性 | Impact resistance 耐衝撃性 | Linear expansion coefficient 線膨張係数 | Machinability 加工性 | Young's modulus (tensile) 縦弾性係数 | Young's modulus (flexural) 横弾性係数 | Hardness 硬度 | Cost コスト
アクリル樹脂 | PMMA | レンズ、表示板、建材、容器、電気部品、装飾品 | 80 MPa | 80 MPa | 1.18 g/cm^3 | 良好 | 良好 | 60℃まで | 良好 | 劣る | 6.5 × 10^-5 cm/cm℃ | 良好 | 3.1 GPa | 3.1 GPa | 約 M80
アセタール樹脂 | POM | 歯車、ベアリング、カセットテープ、ジッパー、自動車部品、電気部品 | 68 MPa | 118 MPa | 1.42 g/cm^3 | 良好 | 良好 | 95℃まで | 劣る | 良好 | 1.3 × 10^-4 cm/cm℃ | 良好 | 3.5 GPa | 3.5 GPa | 約 M100
ポリカーボネート樹脂 | PC | 自動車部品、電気部品、光学部品、ヘルメット、建材、スマートフォンの画面 | 70 MPa | 100 MPa | 1.20 g/cm^3 | 良好 | 良好 | 125℃まで | 劣る | 良好 | 6.5 × 10^-5 cm/cm℃ | 良好 | 2.4 GPa | 2.4 GPa | 約 M100
ポリアミド樹脂 | PA | ギア、ベアリング、繊維製品 | 65-80MPa | 120MPa | 1.14-1.15g/cm3 | 低 | 良好 | 120℃程度まで | 普通 | 良好 | 7.0-10×10^-5/℃ | 良好 | 3.0-4.5GPa | 1.1-1.8GPa | ロックウェル M80-120 | 中
ポリフェニレンオキシド樹脂 | PPO | 電気・電子機器部品、自動車部品、住宅設備部品 | 50-80MPa | --- | 1.02-1.07g/cm3 | 良好 | 良好 | 120℃程度まで | 良好 | 普通 | 6.0-10×10^-5/℃ | 良好 | 3.0-3.3GPa | 1.3-1.8GPa | ロックウェル R100 | 高
ポリフェチレンテレフタレート樹脂 | PET | 衣料品、フィルム、自動車部品、電気・電子機器部品 | 50-90MPa | --- | 1.34-1.40g/cm3 | 普通 | 良好 | 160℃程度まで | 良好 | 普通 | 2.0-5.0×10^-5/℃ | 良好 | 2.3-3.3GPa | 0.8-1.9GPa | ロックウェル R120 | 中
ポリスルホン樹脂 | PSU | 自動車部品、電気・電子機器部品、医療機器部品 | 70-90MPa | --- | 1.24-1.27g/cm3 | 低 | 良好 | 170℃程度まで | 普通 | 普通 | 6.5-7.5×10^-5/℃ | 良好 | 3.0-3.5GPa | 1.2-1.6GPa | ロックウェル R125 | 高
ポリエチレンテレフタレート樹脂 | PBT | 電子部品、自動車部品、機械部品 | 50~70 MPa | 160 MPa | 1.31~1.38 g/cm3 | 良好 | 良好 | 120 ℃ | 良好 | 良好 | 5.0×10^-5～8.0×10^-5 | 加工しやすい | 2.5～3.0×10^9 | 2.5～3.0×10^9 | ロックウェル M100 | 中程度
アクリロニトリル・ブタジエン・スチレン樹脂 | ABS | 家電製品、玩具、自動車内装部品 | 20~40 MPa | 50~70 MPa | 1.04~1.06 g/cm3 | 良好 | 良好 | 80~90 ℃ | 良好 | 良好 | 6.5×10^-5 | 加工しやすい | 2.3×10^9 | 2.3×10^9 | ロックウェル R110 | 中程度
ポリアリールエーテルケトン樹脂 | PAEK | 航空宇宙、自動車、医療機器 | 90~170 MPa | 50~170 MPa | 1.3~1.5 g/cm3 | 良好 | 良好 | 200~300 ℃ | 良好 | 良好 | 3.0×10^-5 | 加工性が良い | 3.7×10^9 | 2.1×10^9 | ロックウェル M99 | 高
ポリエーテルイミド樹脂 | PEI | 電子部品、自動車部品、航空機部品 | 90~150 MPa | 150 MPa | 1.27~1.42 g/cm3 | 良好 | 良好 | 170 ℃ | 良好 | 良好 | 1.3×10^-5～1.6×10^-5 | 加工しやすい | 2.9×10^9 | 1.8×10^9 | ロックウェル M103 | 高
ポリフェニレンサルファイド樹脂 | PPS | 自動車、電子機器、電気・電子部品 | 80~150 MPa | 100 MPa | 1.3~1.5 g/cm3 | 良好 | 良好 | 200 ℃ | 良好 | 優れている | 3.0×10^-5～4.0×10^-5 | 加工しにくい | 2.5×10^9 | 1.3～1.7×10^9 | ロックウェル M105 | 高
ポリスルホンエーテル樹脂 | PES | 航空宇宙、自動車、電子機器 | 50~110 MPa | 70~90 MPa | 1.27~1.39 g/cm3 | 良好 | 良好 | 180 ℃ | 良好 | 良好 | 5.5×10^-5 | 加工しやすい | 2.7～2.9×10^9 | 2.2～2.4×10^9 | ロックウェル M104 | 高
ポリチオエーテル樹脂 | PCTE | 油圧部品、薬品容器、バルブ | 30~60 MPa | - | 1.2 g/cm3 | 良好 | 良好 | 110 ℃ | 良好 | 良好 | 5.0×10^-5 | 加工しやすい | 2.7×10^9 | 1.7×10^9 | ロックウェル M94 | 高
フッ素樹脂 | PTFE | 非粘着性の高い部品や接着剤、シール材など | 20 MPa | - | 2.15 g/cm³ | 低摩擦係数 | 良好 | 260 ℃ | ◎ | △ | 90 × 10^-6 | △ | 400 MPa | - | D50 | ☆☆☆