## 締付トルク
ボルトの締付トルク |  |  | 作成者 | 日付
件名：
＜計算根拠＞ | 日本鋲螺株式会社の計算式参照
|  | ボルトサイズ | M6
|  | ボルトの材質 | SUSボルト,光沢バレル,油なし
|  | ボルトの強度区分 | A2-50
|  | 被締付物の材質 | SUS
|  | めねじの材質 | SUS
|  | 潤滑の有無 | なし
|  | 許容軸力F | 2954.7 | N
|  | (Max軸力の | 70 | %)とする
|  | トルク係数K | 0.45
|  | 締付係数Q | 1.8
|  | ボルトの有効断面積 | 20.1 | mm2
|  | ボルトの降伏点 | 210 | N/mm2
|  | 締付トルク | 6.3 | N・m
|  | 最大締付トルク | 7.9 | N・m
|  | 締付トルク | 64.3 | kgf・cm
|  | 最大締付トルク | 80.6 | kgf・cm
※トルクレンチによる締付
参考締付トルク範囲
|  | 目標値 | 7 | N・m
|  | Max（目標値 +10%） | 7.7 | N・m
|  | Min（目標値 -10%） | 6.3 | N・m
|  | 目標値 | 70.8 | kgf・cm
|  | Max | 77.9 | kgf・cm
|  | Min | 64.3 | kgf・cm
計算方法の参考
https://www.sunco.co.jp/maker/import/pdf/nihonbyora_cap.pdf
Note on A2: [スレッド化されたコメント] 使用している Excel のバージョンでは、このスレッド化されたコメントを表示できますが、新しいバージョンの Excel でファイルを開いた場合はコメントに対する編集がすべて削除されます。詳細: https://go.microsoft.com/fwlink/?linkid=870924 コメント: オレンジ色セルに入力/選択してください。
締付トルク
締付トルク 𝑇_𝑓𝐴=0.35𝑘(1+1/𝑄)∙𝜎_𝑦∙𝐴_𝑠∙𝑑
最大
最大締付トルク 𝑇_𝑓=𝑘∙𝐹∙𝑑
：トルク係数は下記によって決まる
・ボルト表面処理
・めねじの材質
・被締付物
※当エクセルファイルの「トルク係数K一覧」参照
：締付係数は下記によって決まる
・締付方法
・ボルト表面処理
・潤滑状態
※締付トルクを設定したボルトの多くは
着手容易性からトルクレンチで締め付けられる。
参考資料および運営者の経験則から
ボルトの表面処理に関わらずすべてのボルトにおいて
⇒潤滑油なし：Q=1.8
⇒潤滑油あり：Q=1.4 を採用する。
𝑘：トルク係数は下記によって決まる
・ボルト表面処理
・めねじの材質
・被締付物
※当エクセルファイルの「トルク係数K一覧」参照
Q：締付係数は下記によって決まる
・締付方法
・ボルト表面処理
・潤滑状態
※締付トルクを設定したボルトの多くは
着手容易性からトルクレンチで締め付けられる。
参考資料および運営者の経験則から
ボルトの表面処理に関わらずすべてのボルトにおいて
⇒潤滑油なし：Q=1.8
⇒潤滑油あり：Q=1.4 を採用する。
：下降伏点または耐力
※当Excelファイルの「ボルト材質と降伏点一覧」参照
：有効断面積
※当Excelファイルの「ボルトの有効断面積一覧」参照
：ねじの呼び径
：許容最大軸力
𝜎_𝑦：下降伏点または耐力[𝑁/〖𝑚𝑚〗^2 ]
※当Excelファイルの「ボルト材質と降伏点一覧」参照
A_𝑠：有効断面積[〖𝑚𝑚〗^2 ]
※当Excelファイルの「ボルトの有効断面積一覧」参照
d：ねじの呼び径
𝐹：許容最大軸力[N]
𝐹=70%×(𝜎_𝑦∙𝐴_𝑠 )
＜計算フォーム作成：2022.8.17＞
しんめエンジニアリング https://shinmeeng.com/
機械設計・技術者支援のための発信
使用した感想やご意見をお聞かせください。

## トルク係数K一覧
ボルト,表面処理,潤滑
鋼ボルト,黒色酸化皮膜,油 | めねじ材質＼被締付物の材質 | FC | SCM | S10C | SUS | AL
（テンパーカラー・黒染めなど） | FC | 0.145 | 0.145 | 0.155 | 0.145 | 0.165
| SCM | 0.155 | 0.155 | 0.175 | 0.165 | 0.175
| S10C | 0.155 | 0.155 | 0.175 | 0.165 | 0.175
| SUS | 0.165 | 0.165 | 0.175 | 0.165 | 0.185
| AL | 0.185 | 0.185 | 0.195 | 0.195 | 0.215
鋼ボルト,黒色酸化皮膜,油なし | めねじ材質＼被締付物の材質 | FC | SCM | S10C | SUS | AL
| FC | 0.25 | 0.25 | 0.25 | データがありません | 0.35
| SCM | 0.35 | 0.35 | 0.35 | データがありません | 0.45
| S10C | 0.35 | 0.45 | 0.45 | データがありません | 0.45
| SUS | データがありません | データがありません | データがありません | データがありません | データがありません
| AL | 0.55 | 0.55 | データがありません | データがありません | 0.55
鋼ボルト,電気亜鉛メッキ,油なし | めねじ材質＼被締付物の材質 | FC | SCM | S10C | SUS | AL
| FC | 0.25 | 0.25 | 0.35 | データがありません | 0.45
| SCM | 0.35 | 0.35 | 0.35 | データがありません | 0.45
| S10C | 0.25 | 0.25 | 0.35 | データがありません | 0.45
| SUS | データがありません | データがありません | データがありません | データがありません | データがありません
| AL | 0.35 | 0.35 | 0.35 | データがありません | 0.45
SUSボルト,光沢バレル,油なし | めねじ材質＼被締付物の材質 | FC | SCM | S10C | SUS | AL
| FC | 0.25 | データがありません | データがありません | 0.45 | 0.45
| SCM | データがありません | データがありません | データがありません | データがありません | データがありません
| S10C | データがありません | データがありません | データがありません | データがありません | データがありません
| SUS | 0.25 | データがありません | データがありません | 0.45 | 0.55
| AL | 0.35 | データがありません | データがありません | 0.55 | 0.55
鋼ボルト,黒色酸化皮膜,油
鋼ボルト,黒色酸化皮膜,油なし
鋼ボルト,電気亜鉛メッキ,油なし
SUSボルト,光沢バレル,油なし

## ボルト材質と降伏点一覧
ボルト材質と降伏点
強度区分 | 材質例 | 引張強さ[N/mm2] | 下降伏点or0.2%耐力[N/mm2]
4.6 | 普通鋼、炭素鋼、SS400、S20Cなど | 400 | 240
4.8 | 炭素鋼、普通鋼SS400相当、SWRCH6R、SWRCH材 | 400 | 320
5.6 | 炭素鋼、S45C、S25Cなど | 500 | 300
5.8 | 炭素鋼 | 520 | 400
6.8 | 炭素鋼、S45C、SCM432 | 600 | 480
8.8(d≦16) | 炭素鋼（焼入れ・焼戻し、合金元素で強化したもの）、S45C、SWRCH38K（熱処理で強化したもの）など | 800 | 640
8.8(16＜d) |  | 830 | 640
9.8 | SNB7、SCM435、炭素鋼（焼入れ・焼戻し、合金元素で強化したもの） | 900 | 720
10.9 | 合金鋼、SCM435、SCM440 | 1000 | 900
12.9 | 合金鋼、SCM435 | 1200 | 1080
A2-50 | SUS304 | 500 | 210
A2-70 | SUS304 | 700 | 450
A2-80 | SUS304 | 800 | 600

## ボルトの有効断面積一覧
ねじの有効断面積mm2
サイズ | 有効断面積
M6 | 20.1
M8 | 36.6
M10 | 58.8
M12 | 84.3
M16 | 157
M20 | 245
M24 | 353
M27 | 459
M30 | 561
M33 | 694
M36 | 817